## Rascunho01
calculo de carga 17.4 PH | [6 empty] | Método Simplex
Quantidade Kg | composição 17.4 PH | C | Cr | Ni | Mn
356 | max | 0.06 | 16.7 | 4.6 | 0.7
| min | 0 | 15.5 | 3.6 | 0
x1 | x2 | x3 | x4
cr | sucata 304 | sucata 420 | Ni
[7 empty] | x1 | x2 | x3 | x4 | condição | resultado
R |  |  |  |  | C | R0 | 0 | 0.06 | 0.1 | 0 | >= | 21.36
[5 empty] | cr min | R1 | 98 | 19 | 13 | 0 | >= | 5518
[5 empty] | cr max | R2 | 98 | 19 | 13 | 0 | <= | 5945.2
variáveis |  |  |  |  | ni min | R3 | 0 | 9 | 0 | 98 | >= | 1281.6
| V1 | 0 |  |  | ni max | R4 | 0 | 9 | 0 | 98 | <= | 1637.6
| V2 | 181.9556 |  |  | Mn | R5 |  | 1 | 0.65 | 0 | <= | 249.2
| V3 | 174.0444 |  |  | FO |  | 15 | 4.1 | 5.5 | 78
| V4 | 0
356
Restrições | r0 | 28.32178
| r1 | 5719.733
| r2 | 5719.733 |  |  | sucata | preço
| r3 | 1637.6 |  |  | 304 | 4
| r4 | 1637.6 |  |  | 430 | 1.3
| r5 |  |  |  | 1010 | 1
[5 empty] | 304L | 13.6
| FO | 1703.262

## Rascunho02
matéria prima | [14 empty] | variáveis
sucata | Preço | C mín. | C máx. | Mn mín. | Mn máx. | Si mín. | Si máx. | Cr mín. | Cr máx | Ni mín. | Ni máx |  |  |  | x1 | V1 | 128.16
304 | 4 | 0 | 0.08 | 0 | 2 | 0 | 1 | 18 | 20 | 8 | 12 | x1 |  |  | x2 | V2 | 136.704
430 | 1.3 | 0 | 0.12 | 0 | 1 | 0 | 1 | 16 | 18 | 0 | 0 | x2 |  |  | x3 | V3 | 0
1010 | 1 | 0.08 | 0.13 | 0 | 1 | 0 | 0.6 | 0 | 0.5 | 0 | 0.5 | x3 |  |  | x4 | V4 | 29.7616
304L | 13.6 | 0 | 0.03 | 0 | 2 | 0 | 1 | 18 | 20 | 8 | 10
Fe-ligas | Preço | [13 empty] | x5 | V5 | 0
Fe-Cr | 15.7 | 0 | 0 | 0 | 0 | 0 | 0 | 50 | 75 | 0 | 0 | x4
Ni 4x4 | 67 | 0 | 0 | 0 | 0 | 0 | 0 | 0 | 0 | 99.5 | 100 | x5 |  |  | Restrições | r0 | 21.36
Carburante | 2 | 97 | 99 | 0 | 0 | 0 | 0 | 0 | 0 | 0 | 0 |  |  |  |  | r1 | 6408
Mn | 10.4 | 0 | 0 | 99.5 | 100 | 0 | 0 | 0 | 0 | 0 | 0
Quantidade Kg | composição 17.4 PH | C |  |  | Cr |  | Ni |  | Mn | [6 empty] | r2 | 6408
356 | max | 0.06 |  |  | 16.7 |  | 4.6 |  | 0.7 | [6 empty] | r3 | 1281.6
| min | 0 |  |  | 15.5 |  | 3.6 |  | 0 | [6 empty] | r4 | 1281.6
[5 empty] | x1 |  | x2 |  | x3 |  | x4 | x5 | condição | resultado |  | FO | 1077.256
| C | R0 |  |  | 0.06 |  | 0.1 |  | 0.1 |  | 0 | 0 | <= | 21.36
| cr min | R1 |  |  | 19 |  | 16 |  | 0 |  | 60 | 0 | >= | 6408
| cr max | R2 |  |  | 19 |  | 16 |  | 0 |  | 60 | 0 | <= | 7120
| ni min | R3 |  |  | 10 |  | 0 |  | 0 |  | 0 | 99 | >= | 1281.6
| ni max | R4 |  |  | 10 |  | 0 |  | 0 |  | 0 | 99 | <= | 1637.6
| FO |  |  |  | 4 |  | 1.3 |  | 1 |  | 13 | 78
usados | quantidade (Kg)
304 | 120
430 | 232
Nickel | 4.4

## matéria-prima
canais retorno
Aço | C mín. | C máx. | Mn mín. | Mn máx. | Si mín. | Si máx. | Cr mín. | Cr máx | Ni mín. | Ni máx | Cu mín. | Cu máx. | Mo mín. | Mo máx. | Nb mín. | Nb máx. | W mín. | W máx. | V mín. | V máx. | Al mín. | Al máx
4140 | 0.35 | 0.45 | 0.7 | 1 | 0.2 | 0.8 | 0.8 | 1.1 | 0 | 0.5 | 0 | 0 | 0.15 | 0.25 | 0 | 0 | 0 | 0.1 | 0 | 0 | 0 | 0
5140 | 0.38 | 0.43 | 0.7 | 0.9 | 0.15 | 0.35 | 0.7 | 0.9 | 0 | 0.25 | 0 | 0 | 0 | 0 | 0 | 0 | 0 | 0 | 0 | 0 | 0 | 0
6150 | 0.45 | 0.55 | 0.65 | 0.95 | 0.2 | 0.35 | 0.8 | 1.1 | 0 | 0.5 | 0 | 0 | 0 | 0 | 0 | 0 | 0 | 0.1 | 0.15 | 0.3 | 0 | 0
42CrMo4 | 0.38 | 0.45 | 0.6 | 0.9 | 0 | 0.4 | 0.9 | 1.2 | 0 | 0 | 0 | 0 | 0.15 | 0.3 | 0 | 0 | 0 | 0 | 0 | 0 | 0 | 0
1. 4713 | 0 | 0.12 | 0 | 1 | 0.5 | 1 | 6 | 8 | 0 | 0 | 0 | 0 | 0 | 0 | 0 | 0 | 0 | 0 | 0 | 0 | 0.5 | 1
420 ESP. | 0.2 | 0.3 | 0.5 | 0.8 | 0.5 | 1 | 12 | 14 | 0.2 | 0.5 | 0 | 0 | 0.55 | 0.65 | 0 | 0 | 0 | 0 | 0.18 | 0.25 | 0 | 0
IC 1045 | 0.42 | 0.5 | 0.6 | 0.9 | 0.2 | 1 | 0 | 0 | 0 | 0 | 0 | 0 | 0 | 0 | 0 | 0 | 0 | 0 | 0 | 0 | 0 | 0
1. 2714 | 0.5 | 0.6 | 0.6 | 0.9 | 0.1 | 0.4 | 0.8 | 1.2 | 1.5 | 1.8 | 0 | 0 | 0.35 | 0.55 | 0 | 0 | 0 | 0 | 0.05 | 0.15 | 0 | 0
8640 | 0.35 | 0.45 | 0.7 | 1.05 | 0.2 | 0.8 | 0.4 | 0.6 | 0.4 | 0.7 | 0 | 0 | 0.15 | 0.25 | 0 | 0 | 0 | 0 | 0 | 0 | 0 | 0
316/CF8 | 0 | 0.08 | 0 | 1.5 | 0 | 1.5 | 18 | 21 | 9 | 12 | 0 | 0 | 2 | 3 | 0 | 0 | 0 | 0 | 0 | 0 | 0 | 0
304M | 0.06 | 0.08 | 0.8 | 1.3 | 1.5 | 2 | 18.5 | 19 | 8.5 | 9 | 0 | 0 | 0.3 | 0.5 | 0 | 0 | 0 | 0 | 0 | 0 | 0 | 0
17.4PH | 0 | 0.06 | 0 | 0.7 | 0.5 | 1 | 15.5 | 16.7 | 3.6 | 4.6 | 2.8 | 3.5 | 0 | 0 | 0.15 | 0.4 | 0 | 0 | 0 | 0 | 0 | 0
1. 4828 | 0.05 | 0.12 | 0.7 | 1.5 | 1.5 | 2 | 19 | 20 | 11 | 12 | 0 | 0 | 0 | 0 | 0 | 0 | 0 | 0 | 0 | 0 | 0 | 0
8620 taurus si | 0.15 | 0.25 | 0.65 | 0.95 | 0.4 | 0.5 | 0.4 | 0.7 | 0.4 | 0.7 | 0 | 0 | 0.15 | 0.25 | 0 | 0 | 0 | 0 | 0 | 0 | 0 | 0
8620 taurus | 0.15 | 0.2 | 0.8 | 0.95 | 0.2 | 0.8 | 0.4 | 0.7 | 0.4 | 0.7 | 0 | 0 | 0.15 | 0.25 | 0 | 0 | 0 | 0 | 0 | 0 | 0 | 0
302 | 0 | 15 | 0 | 2 | 0 | 0.75 | 17 | 19 | 8 | 10 | 0 | 0 | 0 | 0 | 0 | 0 | 0 | 0 | 0 | 0 | 0 | 0
302 M | 0.2 | 0.3 | 0.8 | 1.2 | 0.9 | 1.2 | 17 | 19 | 10.5 | 12 | 0 | 0 | 2 | 2.5 | 0 | 1.2 | 0 | 0 | 0 | 0 | 0 | 0
321 | 0 | 0.06 | 0 | 2 | 0.2 | 1 | 17 | 18.5 | 9 | 10 | 0 | 0 | 0 | 0 | 0 | 0 | 0 | 0 | 0 | 0 | 0 | 0
410 | 0.1 | 0.15 | 0.5 | 1 | 0.5 | 1.3 | 11.5 | 13.5 | 0 | 0 | 0 | 0 | 0 | 0 | 0 | 0 | 0 | 0 | 0 | 0 | 0 | 0
GRCA | 0 | 0.06 | 0 | 1 | 0 | 1 | 11.5 | 12.5 | 3.5 | 4 | 0 | 0 | 0.4 | 1 | 0 | 0 | 0 | 0 | 0 | 0 | 0 | 0
440C | 0.95 | 1.2 | 0 | 1 | 0 | 1 | 16 | 17.5 | 0 | 0.75 | 0 | 0 | 0.35 | 0.75 | 0 | 0 | 0 | 0 | 0 | 0 | 0 | 0
4320 | 0.17 | 0.22 | 0.45 | 0.65 | 0.15 | 0.35 | 0.4 | 0.6 | 1.65 | 2 | 0 | 0.25 | 0.2 | 0.3 | 0 | 0 | 0 | 0 | 0 | 0 | 0 | 0
4340 | 0.35 | 0.45 | 0.7 | 1 | 0.2 | 0.8 | 0.7 | 0.9 | 1.65 | 2 | 0 | 0 | 0.2 | 0.3 | 0 | 0 | 0 | 0 | 0 | 0 | 0 | 0
CF8C | 0 | 0.08 | 0 | 1.5 | 0 | 2 | 18 | 19 | 9 | 10 | 0 | 0 | 0 | 0.3 | 0 | 0 | 0 | 0 | 0 | 0 | 0 | 0
316 SMAR | 0 | 0.08 | 0.8 | 1.5 | 1 | 1.5 | 18 | 19 | 11 | 12 | 0 | 0 | 2 | 2.5 | 0 | 0 | 0 | 0 | 0 | 0 | 0 | 0
14301 | 0 | 0.07 | 0 | 2 | 0 | 1 | 17.5 | 19.5 | 8 | 10.5 | 0 | 0 | 0 | 0 | 0 | 0 | 0 | 0 | 0 | 0 | 0 | 0
Aço | C mín. | C máx. | Mn mín. | Mn máx. | Si mín. | Si máx. | Cr mín. | Cr máx | Ni mín. | Ni máx | Cu mín. | Cu máx. | Mo mín. | Mo máx. | Nb mín. | Nb máx. | W mín. | W máx. | V mín. | V máx. | Al mín. | Al máx
14NiCr18 | 0.1 | 0.17 | 0.4 | 0.7 | 0.15 | 0.35 | 0.9 | 1.3 | 4.25 | 4.75 | 0 | 0 | 0 | 0 | 0 | 0 | 0 | 0 | 0 | 0 | 0 | 0
14310 | 0.05 | 0.15 | 0.5 | 2 | 0.5 | 2 | 16 | 19 | 9 | 9.5 | 0 | 0 | 0 | 0.8 | 0 | 0 | 0 | 0 | 0 | 0 | 0 | 0
18CrNi8 | 0.15 | 0.2 | 0.4 | 0.6 | 0.15 | 0.4 | 1.8 | 2.1 | 1.8 | 2.1 | 0 | 0 | 0 | 0 | 0 | 0 | 0 | 0 | 0 | 0 | 0 | 0
1020 | 0.15 | 0.3 | 0.2 | 1 | 0.3 | 0.6 | 0 | 0 | 0 | 0 | 0 | 0 | 0 | 0 | 0 | 0 | 0 | 0 | 0 | 0 | 0 | 0
420 | 0.25 | 0.35 | 0.5 | 0.8 | 1 | 1.5 | 11.5 | 13.5 | 0 | 0.5 | 0 | 0 | 0 | 0 | 0 | 0 | 0 | 0 | 0 | 0 | 0 | 0 | 0

## Cálculo de carga
Matéria Prima
| sucata | Preço (R$) |  | C mín. | C máx. | Mn mín. | Mn máx. | Si mín. | Si máx. | Cr mín. | Cr máx | Ni mín. | Ni máx | Cu mín. | Cu máx. | Mo mín. | Mo máx. | Nb mín. | Nb máx. | W mín. | W máx. | V mín. | V máx. | Al mín. | Al máx
x1 | 304 | 4 |  | 0 | 0.08 | 0 | 2 | 0 | 1 | 18 | 20 | 8 | 12 | 0 | 0 | 0 | 0 | 0 | 0 | 0 | 0 | 0 | 0 | 0 | 0
x2 | 430 | 1.3 |  | 0 | 0.12 | 0 | 1 | 0 | 1 | 16 | 18 | 0 | 0 | 0 | 0 | 0 | 0 | 0 | 0 | 0 | 0 | 0 | 0 | 0 | 0
x3 | 1010 | 1 |  | 0.08 | 0.13 | 0 | 1 | 0 | 0.6 | 0 | 0.5 | 0 | 0.5 | 0 | 0 | 0 | 0 | 0 | 0 | 0 | 0 | 0 | 0 | 0 | 0
x4 | 304L | 13.6 |  | 0 | 0.03 | 0 | 2 | 0 | 1 | 18 | 20 | 8 | 10 | 0 | 0 | 0 | 0 | 0 | 0 | 0 | 0 | 0 | 0 | 0 | 0
| Fe-ligas | Preço (R$) |  | C mín. | C máx. | Mn mín. | Mn máx. | Si mín. | Si máx. | Cr mín. | Cr máx | Ni mín. | Ni máx | Cu mín. | Cu máx. | Mo mín. | Mo máx. | Nb mín. | Nb máx. | W mín. | W máx. | V mín. | V máx. | Al mín. | Al máx
x5 | Fe-Cr | 15.7 |  | 0 | 0 | 0 | 0 | 0 | 0 | 50 | 75 | 0 | 0 | 0 | 0 | 0 | 0 | 0 | 0 | 0 | 0 | 0 | 0 | 0 | 0
x6 | Ni 4x4 | 67 |  | 0 | 0 | 0 | 0 | 0 | 0 | 0 | 0 | 99.5 | 100 | 0 | 0 | 0 | 0 | 0 | 0 | 0 | 0 | 0 | 0 | 0 | 0
x7 | Carburante | 2 |  | 97 | 99 | 0 | 0 | 0 | 0 | 0 | 0 | 0 | 0 | 0 | 0 | 0 | 0 | 0 | 0 | 0 | 0 | 0 | 0 | 0 | 0
x8 | Mn | 10.4 |  | 0 | 0 | 99.5 | 100 | 0 | 0 | 0 | 0 | 0 | 0 | 0 | 0 | 0 | 0 | 0 | 0 | 0 | 0 | 0 | 0 | 0 | 0
x9 | Fe-Si | 10 |  | 0 | 0 | 0 | 0 | 55 | 70 | 0 | 0 | 0 | 0 | 0 | 0 | 0 | 0 | 0 | 0 | 0 | 0 | 0 | 0 | 0 | 0
x10 | Cu | 27 |  | 0 | 0 | 0 | 0 | 0 | 0 | 0 | 0 | 0 | 0 | 99.7 | 99.7 | 0 | 0 | 0 | 0 | 0 | 0 | 0 | 0 | 0 | 0
x11 | Mo | 74 |  | 0 | 0 | 0 | 0 | 0 | 0 | 0 | 0 | 0 | 0 | 0 | 0 | 60 | 60 | 0 | 0 | 0 | 0 | 0 | 0 | 0 | 0
| Retorno | Preço (R$) |  | C mín. | C máx. | Mn mín. | Mn máx. | Si mín. | Si máx. | Cr mín. | Cr máx | Ni mín. | Ni máx | Cu mín. | Cu máx. | Mo mín. | Mo máx. | Nb mín. | Nb máx. | W mín. | W máx. | V mín. | V máx. | Al mín. | Al máx
x12 | 304 | 4 |  | 0 | 0.08 | 0 | 2 | 0 | 1 | 18 | 20 | 8 | 12 | 0 | 0 | 0 | 0 | 0 | 0 | 0 | 0 | 0 | 0 | 0 | 0
x13 | 316 | 2 | 7.7 | 0 | 0.08 | 0.8 | 1.5 | 1 | 1.5 | 18 | 21 | 9 | 12 | 0 | 0 | 2 | 3 | 0 | 0 | 0 | 0 | 0 | 0 | 0 | 0
x14 | 316L | 9 |  | 0 | 0.03 | 0 | 1.5 | 0 | 1.5 | 18 | 21 | 9 | 12 | 0 | 0 | 2 | 3 | 0 | 0 | 0 | 0 | 0 | 0 | 0 | 0
x15 | 1. 4581 | 2 | 10 | 0 | 0.07 | 1 | 1.5 | 0.2 | 1 | 18 | 19 | 11 | 12 | 0 | 0 | 2.3 | 2.5 | 0.56 | 0.8 | 0 | 0 | 0 | 0 | 0 | 0
x16 | 17.4 PH | 5.8 |  | 0 | 0.06 | 0 | 1 | 0 | 1 | 15 | 17.5 | 3 | 5 | 0 | 0 | 0 | 0 | 0 | 0 | 0 | 0 | 0 | 0 | 0 | 0
x17 | 4140 | 1.45 |  | 0.35 | 0.45 | 0.7 | 1 | 0.2 | 0.8 | 0.8 | 1.1 | 0 | 0.5 | 0 | 0.5 | 0.15 | 0.25 | 0 | 0 | 0 | 0.1 | 0 | 0 | 0 | 0
x18 | 5140 | 1.1 |  | 0.38 | 0.43 | 0.7 | 0.9 | 0.15 | 0.35 | 0.7 | 0.9 | 0 | 0.25 | 0 | 0.35 | 0 | 0 | 0 | 0 | 0 | 0 | 0 | 0 | 0 | 0
x19 | 6150 | 1000 | 1.7 | 0.45 | 0.55 | 0.65 | 0.95 | 0.2 | 0.35 | 0.8 | 1.1 | 0 | 0.5 | 0 | 0.5 | 0 | 0 | 0 | 0 | 0 | 0.1 | 0.15 | 0.3 | 0 | 0
x20 | 42CrMo4 | 1.3 |  | 0.38 | 0.45 | 0.6 | 0.9 | 0 | 0.4 | 0.9 | 1.2 | 0 | 0 | 0 | 0 | 0.15 | 0.3 | 0 | 0 | 0 | 0 | 0 | 0 | 0 | 0
x21 | 1. 4713 | 1.92 |  | 0 | 0.12 | 0 | 1 | 0.5 | 1 | 6 | 8 | 0 | 0 | 0 | 0 | 0 | 0 | 0 | 0 | 0 | 0 | 0 | 0 | 0.5 | 1
x22 | 420 ESP. | 3 |  | 0.2 | 0.3 | 0.5 | 0.8 | 0.5 | 1 | 12 | 14 | 0.2 | 0.5 | 0 | 0 | 0.55 | 0.65 | 0 | 0 | 0 | 0 | 0.18 | 0.25 | 0 | 0
x23 | IC 1045 | 1.1 |  | 0.42 | 0.5 | 0.6 | 0.9 | 0.2 | 1 | 0 | 0 | 0 | 0 | 0 | 0 | 0 | 0 | 0 | 0 | 0 | 0 | 0 | 0 | 0 | 0
x24 | 1. 2714 | 2.92 |  | 0.5 | 0.6 | 0.6 | 0.9 | 0.1 | 0.4 | 0.8 | 1.2 | 1.5 | 1.8 | 0 | 0 | 0.35 | 0.55 | 0 | 0 | 0 | 0 | 0.05 | 0.15 | 0 | 0
x25 | 8640 | 1.58 |  | 0.35 | 0.45 | 0.7 | 1.05 | 0.5 | 0.8 | 0.4 | 0.6 | 0.4 | 0.7 | 0 | 0 | 0.15 | 0.25 | 0 | 0 | 0 | 0 | 0 | 0 | 0 | 0
x26 | 304M | 4.4 |  | 0.06 | 0.08 | 0.8 | 1.3 | 1.5 | 2 | 18.5 | 19 | 8.5 | 9 | 0 | 0 | 0.3 | 0.5 | 0 | 0 | 0 | 0 | 0 | 0 | 0 | 0
| Fe-ligas | Preço (R$) |  | C mín. | C máx. | Mn mín. | Mn máx. | Si mín. | Si máx. | Cr mín. | Cr máx | Ni mín. | Ni máx | Cu mín. | Cu máx. | Mo mín. | Mo máx. | Nb mín. | Nb máx. | W mín. | W máx. | V mín. | V máx. | Al mín. | Al máx
x27 | Nb | 167 |  | 0 | 0 | 0 | 0 | 0.9 | 0.95 | 0 | 0 | 0 | 0 | 0 | 0 | 0 | 0 | 66 | 66.5 | 0 | 0 | 0 | 0 | 0.2 | 0.25
x28 | W | 172 |  | 0 | 0 | 0 | 0 | 0 | 0 | 0 | 0 | 0 | 0 | 0 | 0 | 0 | 0 | 0 | 0 | 99.5 | 99.8 | 0 | 0 | 0 | 0
x29 | Fe-V | 220 |  | 0.1 | 0.1 | 0 | 0 | 0 | 0 | 0 | 0 | 0 | 0 | 0 | 0 | 0 | 0 | 0 | 0 | 0 | 0 | 50 | 50 | 2.9 | 3
x30 | Al | 12 |  | 0 | 0 | 0 | 0 | 0.3 | 0.35 | 0 | 0 | 0 | 0 | 0 | 0 | 0 | 0 | 0 | 0 | 0 | 0 | 0 | 0 | 75 | 75
| Retorno | Preço (R$) |  | C mín. | C máx. | Mn mín. | Mn máx. | Si mín. | Si máx. | Cr mín. | Cr máx | Ni mín. | Ni máx | Cu mín. | Cu máx. | Mo mín. | Mo máx. | Nb mín. | Nb máx. | W mín. | W máx. | V mín. | V máx. | Al mín. | Al máx
x31 | 302 | 3.65 |  | 0 | 15 | 0 | 2 | 0 | 0.75 | 17 | 19 | 8 | 10 | 0 | 0 | 0 | 0 | 0 | 0 | 0 | 0 | 0 | 0 | 0 | 0
x32 | 302M | 9 |  | 0.2 | 0.3 | 0.8 | 1.2 | 0.9 | 1.2 | 17 | 19 | 10.5 | 12 | 0 | 0 | 2 | 2.5 | 0 | 0 | 0 | 0 | 0 | 0 | 0 | 0
x33 | 321 | 3.8 |  | 0 | 0.06 | 0 | 2 | 0.2 | 1 | 17 | 18.5 | 9 | 10 | 0 | 0 | 0 | 0 | 0 | 0 | 0 | 0 | 0 | 0 | 0 | 0
x34 | 410 | 1.3 |  | 0.1 | 0.15 | 0.5 | 1 | 0.5 | 1.3 | 11.5 | 13.5 | 0 | 0 | 0 | 0 | 0 | 0 | 0 | 0 | 0 | 0 | 0 | 0 | 0 | 0
x35 | GRCA | 3.5 |  | 0 | 0.06 | 0 | 1 | 0 | 1 | 11.5 | 12.5 | 3.5 | 4 | 0 | 0 | 0.4 | 1 | 0 | 0 | 0 | 0 | 0 | 0 | 0 | 0
x36 | 440C | 2.05 |  | 0.95 | 1.2 | 0 | 1 | 0 | 1 | 16 | 17.5 | 0 | 0.75 | 0 | 0 | 0.35 | 0.75 | 0 | 0 | 0 | 0 | 0 | 0 | 0 | 0
x37 | 4320 | 2.5 |  | 0.17 | 0.22 | 0.45 | 0.65 | 0.15 | 0.35 | 0.4 | 0.6 | 1.65 | 2 | 0 | 0.25 | 0.2 | 0.3 | 0 | 0 | 0 | 0 | 0 | 0 | 0 | 0
x38 | 4340 | 2.5 |  | 0.35 | 0.45 | 0.7 | 1 | 0.2 | 0.8 | 0.7 | 0.9 | 1.65 | 2 | 0 | 0 | 0.2 | 0.3 | 0 | 0 | 0 | 0 | 0 | 0 | 0 | 0
x39 | CF8C | 4.4 |  | 0 | 0.08 | 0 | 1.5 | 0 | 2 | 18 | 19 | 9 | 10 | 0 | 0 | 0 | 0.3 | 0 | 0 | 0 | 0 | 0 | 0 | 0 | 0
x40 | 316 SMAR | 8.5 |  | 0 | 0.08 | 0.8 | 1.5 | 1 | 1.5 | 18 | 19 | 11 | 12 | 0 | 0 | 2 | 2.5 | 0 | 0 | 0 | 0 | 0 | 0 | 0 | 0
x41 | 14NiCr18 | 3.95 |  | 0.1 | 0.17 | 0.4 | 0.7 | 0.15 | 0.35 | 0.9 | 1.3 | 4.25 | 4.75 | 0 | 0 | 0 | 0 | 0 | 0 | 0 | 0 | 0 | 0 | 0 | 0
x42 | 14310 | 4.25 |  | 0.05 | 0.15 | 0.5 | 2 | 0.5 | 2 | 16 | 19 | 9 | 9.5 | 0 | 0 | 0 | 0.8 | 0 | 0 | 0 | 0 | 0 | 0 | 0 | 0
x43 | 18CrNi8 | 1.95 |  | 0.15 | 0.2 | 0.4 | 0.6 | 0.15 | 0.4 | 1.8 | 2.1 | 1.8 | 2.1 | 0 | 0 | 0 | 0 | 0 | 0 | 0 | 0 | 0 | 0 | 0 | 0
x44 | 1020 | 1.06 |  | 0.15 | 0.3 | 0.2 | 1 | 0.3 | 0.6 | 0 | 0 | 0 | 0 | 0 | 0 | 0 | 0 | 0 | 0 | 0 | 0 | 0 | 0 | 0 | 0
x45 | 14301 | 100 | 3.65 | 0 | 0.07 | 0 | 2 | 0 | 1 | 17.5 | 19.5 | 8 | 10.5 | 0 | 0 | 0 | 0 | 0 | 0 | 0 | 0 | 0 | 0 | 0 | 0
x46 | Fe | 5.86 |  | 0 | 0 | 0 | 0 | 0 | 0 | 0 | 0 | 0 | 0 | 0 | 0 | 0 | 0 | 0 | 0 | 0 | 0 | 0 | 0 | 0 | 0
|  |  |  | C mín. | C máx. | Mn mín. | Mn máx. | Si mín. | Si máx. | Cr mín. | Cr máx | Ni mín. | Ni máx | Cu mín. | Cu máx. | Mo mín. | Mo máx. | Nb mín. | Nb máx. | W mín. | W máx. | V mín. | V máx. | Al mín. | Al máx
|  |  |  | Rendimento |  | Rendimento |  | Rendimento |  | Rendimento |  | Rendimento |  | Rendimento |  | Rendimento |  | Rendimento |  | Rendimento |  | Rendimento |  | Rendimento
|  |  |  | 0.9 |  | 0.9 |  | 0.9 |  | 0.95 |  | 1 |  | 1 |  | 1 |  | 0.7 |  | 1 |  | 0.9 |  | 0.5
Corrida:
|  |  |  | C mín. | C máx. | Mn mín. | Mn máx. | Si mín. | Si máx. | Cr mín. | Cr máx | Ni mín. | Ni máx | Cu mín. | Cu máx. | Mo mín. | Mo máx. | Nb mín. | Nb máx. | W mín. | W máx. | V mín. | V máx. | Al mín. | Al máx
Aço: |  | 1. 4301 |  | 0 | 0.07 | 0 | 2 | 0 | 1 | 17.5 | 19.5 | 8 | 10.5 | 0 | 0 | 0 | 0 | 0 | 0 | 0 | 0 | 0 | 0 | 0 | 0
Quantidade (Kg): |  | 360
Margem: |  | Máx. (kg) | Mín. (kg) | Carga | 356.4
|  | 363.6 | 356.4
[43 empty] | Fator Estreitamento da faixa da C.Q : | [9 empty] | 0.4
[7 empty] | 304 | 430 | 1010 | 304L | Fe-Cr | Ni 4x4 | Carburante | Mn | Fe-Si | Cu | Mo | 304 | 316 | 316L | 1. 4581 | 17.4 PH | 4140 | 5140 | 6150 | 42CrMo4 | 1. 4713 | 420 ESP. | IC 1045 | 1. 2714 | 8640 | 304M | Nb | W | Fe-V | Al | 302 | 302M | 321 | 410 | GRCA | 440C | 4320 | 4340 | CF8C | 316 SMAR | 14NiCr18 | 14310 | 18CrNi8 | 1020 | 14301 | Fe
| Variáveis | Kg | Mat. Prima |  |  |  | x1 | x2 | x3 | x4 | x5 | x6 | x7 | x8 | x9 | x10 | x11 | x12 | x13 | x14 | x15 | x16 | x17 | x18 | x19 | x20 | x21 | x22 | x23 | x24 | x25 | x26 | x27 | x28 | x29 | x30 | x31 | x32 | x33 | x34 | x35 | x36 | x37 | x38 | x39 | x40 | x41 | x42 | x43 | x44 | x45 | x46 | condição | resultado
x1 | V1 | 235.575 | 304 |  | R1 | C mín | 0.04 | 0.08 | 0.09 | 0.03 | 0 | 0 | 90 | 0 | 0 | 0 | 0 | 0.04 | 0.04 | 0.04 | 0.04 | 0.04 | 0.4 | 0.4 | 0.5 | 0.41 | 0.6 | 0.25 | 0.45 | 0.55 | 0.4 | 0.07 | 0 | 0 | 0 | 0 | 0.1 | 0.25 | 0.04 | 0.12 | 0.04 | 0.95 | 0.2 | 0.35 | 0.04 | 0.04 | 0.14 | 0.1 | 0.175 | 0.2 | 0.05 | 0 | >= | 11.088 | C mín | R1
x2 | V2 | 26.595 | 430 |  | R2 | C máx | 0.04 | 0.08 | 0.09 | 0.03 | 0 | 0 | 90 | 0 | 0 | 0 | 0 | 0.04 | 0.04 | 0.04 | 0.04 | 0.04 | 0.4 | 0.4 | 0.5 | 0.41 | 0.6 | 0.25 | 0.45 | 0.55 | 0.4 | 0.07 | 0 | 0 | 0 | 0 | 0.1 | 0.25 | 0.04 | 0.12 | 0.04 | 1.2 | 0.2 | 0.45 | 0.04 | 0.04 | 0.14 | 0.1 | 0.175 | 0.2 | 0.05 | 0 | <= | 16.632 | C máx | R2
x3 | V3 | 0 | 1010 |  | R3 | Mn mín | 1.3 | 0.4 | 0.3 | 1 | 0 | 0 | 0 | 90 | 0 | 0 | 0 | 1 | 1 | 1 | 1 | 0.5 | 0.85 | 0.8 | 0.8 | 0.8 | 0.5 | 0.65 | 0.75 | 0.75 | 0.85 | 1 | 0 | 0 | 0 | 0 | 1 | 1 | 1 | 0.7 | 0.5 | 0 | 0.55 | 0.7 | 1 | 1 | 0.5 | 1 | 0.5 | 0.5 | 1 | 0 | >= | 316.8 | Mn mín | R3
x4 | V4 | 0 | 304L |  | R4 | Mn máx | 1.3 | 0.4 | 0.3 | 1 | 0 | 0 | 0 | 90 | 0 | 0 | 0 | 1 | 1 | 1 | 1 | 0.5 | 0.85 | 0.8 | 0.8 | 0.8 | 0.5 | 0.65 | 0.75 | 0.75 | 0.85 | 1 | 0 | 0 | 0 | 0 | 1 | 1 | 1 | 0.7 | 0.5 | 1 | 0.55 | 1 | 1 | 1 | 0.5 | 1 | 0.5 | 0.5 | 1 | 0 | <= | 475.2 | Mn máx | R4
x5 | V5 | 0 | Fe-Cr |  | R5 | Si mín | 0.5 | 0.4 | 0.02 | 0.5 | 0 | 0 | 0 | 0 | 75 | 0 | 0 | 0.5 | 1 | 0.75 | 1 | 0.5 | 0.5 | 0.2 | 0.3 | 0.2 | 0.75 | 0.75 | 0.6 | 0.25 | 0.6 | 1.75 | 0.9 | 0 | 0 | 3 | 0.4 | 1 | 0.6 | 1 | 0.5 | 0.5 | 0.2 | 0.2 | 1 | 1.2 | 0.2 | 1 | 0.25 | 0.4 | 0.5 | 0 | >= | 158.4 | Si mín | R5
x6 | V6 | 0 | Ni 4x4 |  | R6 | Si máx | 0.5 | 0.4 | 0.02 | 0.5 | 0 | 0 | 0 | 0 | 75 | 0 | 0 | 0.5 | 1 | 0.75 | 1 | 0.5 | 0.5 | 0.2 | 0.3 | 0.2 | 0.75 | 0.75 | 0.6 | 0.25 | 0.6 | 1.75 | 0.9 | 0 | 0 | 3 | 0.4 | 1 | 0.6 | 1 | 1 | 0.5 | 0.2 | 0.8 | 1 | 1.2 | 0.2 | 1 | 0.25 | 0.4 | 0.5 | 0 | <= | 237.6 | Si máx | R6
x7 | V7 | 0 | Carburante |  | R7 | Cr mín | 19 | 17 | 0 | 19 | 55 | 0 | 0 | 0 | 0 | 0 | 0 | 18.5 | 19 | 18.5 | 19 | 16.5 | 1 | 0.8 | 1 | 1 | 7 | 13 | 0 | 1 | 0.5 | 18.7 | 0 | 0 | 0 | 0 | 18 | 18 | 17.5 | 12 | 11.5 | 16.7 | 0.5 | 0.7 | 18.5 | 18.5 | 1.1 | 17 | 2 | 0 | 18 | 0 | >= | 6588 | Cr mín | R7
x8 | V8 | 0 | Mn |  | R8 | Cr máx | 19 | 17 | 0 | 19 | 55 | 0 | 0 | 0 | 0 | 0 | 0 | 18.5 | 19 | 18.5 | 19 | 16.5 | 1 | 0.8 | 1 | 1 | 7 | 13 | 0 | 1 | 0.5 | 18.7 | 0 | 0 | 0 | 0 | 18 | 18 | 17.5 | 12 | 12.5 | 16.7 | 0.5 | 0.9 | 18.5 | 18.5 | 1.1 | 17 | 2 | 0 | 18 | 0 | <= | 6732 | Cr máx | R8
x9 | V9 | 0 | Fe-Si |  | R9 | Ni mín | 10 | 0 | 0 | 9 | 0 | 92 | 0 | 0 | 0 | 0 | 0 | 10 | 9 | 10 | 11.5 | 4 | 0.25 | 0.15 | 0.25 | 0 | 0 | 0.35 | 0 | 1.65 | 0.55 | 8.7 | 0 | 0 | 0 | 0 | 9 | 11 | 9.5 | 0 | 3.5 | 0.5 | 1.8 | 1.65 | 9.5 | 11.5 | 4.4 | 9.2 | 2 | 0 | 9 | 0 | >= | 3240 | Ni mín | R9
x10 | V10 | 0 | Cu |  | R10 | Ni máx | 10 | 0 | 0 | 9 | 0 | 92 | 0 | 0 | 0 | 0 | 0 | 10 | 12 | 10 | 11.5 | 4 | 0.25 | 0.15 | 0.25 | 0 | 0 | 0.35 | 0 | 1.65 | 0.55 | 8.7 | 0 | 0 | 0 | 0 | 9 | 11 | 9.5 | 0 | 4 | 0.5 | 1.8 | 2 | 9.5 | 11.5 | 4.4 | 9.2 | 2 | 0 | 9 | 0 | <= | 3420 | Ni máx | R10
x11 | V11 | 0 | Mo |  | R11 | Cu mín | 0 | 0 | 0 | 0 | 0 | 0 | 0 | 0 | 0 | 95 | 0 | 0 | 0 | 0 | 0 | 0 | 0.25 | 0.2 | 0.25 | 0 | 0 | 0 | 0 | 0 | 0 | 0 | 0 | 0 | 0 | 0 | 0 | 0 | 0 | 0 | 0 | 0 | 0 | 0 | 0 | 0 | 0 | 0 | 0 | 0 | 0 | 0 | >= | 0 | Cu mín | R11
x12 | V12 | 0 | 304 |  | R12 | Cu máx | 0 | 0 | 0 | 0 | 0 | 0 | 0 | 0 | 0 | 95 | 0 | 0 | 0 | 0 | 0 | 0 | 0.25 | 0.2 | 0.25 | 0 | 0 | 0 | 0 | 0 | 0 | 0 | 0 | 0 | 0 | 0 | 0 | 0 | 0 | 0 | 0 | 0 | 0 | 0 | 0 | 0 | 0 | 0 | 0 | 0 | 0 | 0 | <= | 0 | Cu máx | R12
x13 | V13 | 0 | 316 |  | R13 | Mo mín | 0 | 0 | 0 | 0 | 0 | 0 | 0 | 0 | 0 | 0 | 55 | 0 | 2.5 | 2.5 | 2.2 | 0 | 0.2 | 0 | 0 | 0.2 | 0 | 0.6 | 0 | 0.45 | 0.2 | 0.4 | 0 | 0 | 0 | 0 | 0 | 2.2 | 0 | 0 | 0.4 | 0.5 | 0.25 | 0.2 | 0 | 2.2 | 0 | 0 | 0 | 0 | 0 | 0 | >= | 0 | Mo mín | R13
x14 | V14 | 0 | 316L |  | R14 | Mo máx | 0 | 0 | 0 | 0 | 0 | 0 | 0 | 0 | 0 | 0 | 55 | 0 | 2.5 | 2.5 | 2.2 | 0 | 0.2 | 0 | 0 | 0.2 | 0 | 0.6 | 0 | 0.45 | 0.2 | 0.4 | 0 | 0 | 0 | 0 | 0 | 2.2 | 0 | 0 | 1 | 0.5 | 0.25 | 0.3 | 0 | 2.2 | 0 | 0 | 0 | 0 | 0 | 0 | <= | 0 | Mo máx | R14
x15 | V15 | 0 | 1. 4581 |  | R15 | Nb min | 0 | 0 | 0 | 0 | 0 | 0 | 0 | 0 | 0 | 0 | 0 | 0 | 0 | 0 | 0 | 0 | 0 | 0 | 0 | 0 | 0 | 0 | 0 | 0 | 0 | 0 | 66.5 | 0 | 0 | 0 | 0 | 0 | 0 | 0 | 0 | 0 | 0 | 0 | 0 | 0 | 0 | 0 | 0 | 0 | 0 | 0 | >= | 0 | Nb min | R15
x16 | V16 | 0 | 17.4 PH |  | R16 | Nb máx | 0 | 0 | 0 | 0 | 0 | 0 | 0 | 0 | 0 | 0 | 0 | 0 | 0 | 0 | 0 | 0 | 0 | 0 | 0 | 0 | 0 | 0 | 0 | 0 | 0 | 0 | 66.5 | 0 | 0 | 0 | 0 | 0 | 0 | 0 | 0 | 0 | 0 | 0 | 0 | 0 | 0 | 0 | 0 | 0 | 0 | 0 | <= | 0 | Nb máx | R16
x17 | V17 | 0 | 4140 |  | R17 | W min | 0 | 0 | 0 | 0 | 0 | 0 | 0 | 0 | 0 | 0 | 0 | 0 | 0 | 0 | 0 | 0 | 0 | 0 | 0 | 0 | 0 | 0 | 0 | 0 | 0 | 0 | 0 | 99.5 | 0 | 0 | 0 | 0 | 0 | 0 | 0 | 0 | 0 | 0 | 0 | 0 | 0 | 0 | 0 | 0 | 0 | 0 | >= | 0 | W min | R17
x18 | V18 | 0 | 5140 |  | R18 | W máx | 0 | 0 | 0 | 0 | 0 | 0 | 0 | 0 | 0 | 0 | 0 | 0 | 0 | 0 | 0 | 0 | 0 | 0 | 0 | 0 | 0 | 0 | 0 | 0 | 0 | 0 | 0 | 99.5 | 0 | 0 | 0 | 0 | 0 | 0 | 0 | 0 | 0 | 0 | 0 | 0 | 0 | 0 | 0 | 0 | 0 | 0 | <= | 0 | W máx | R18
x19 | V19 | 0 | 6150 |  | R19 | V min | 0 | 0 | 0 | 0 | 0 | 0 | 0 | 0 | 0 | 0 | 0 | 0 | 0 | 0 | 0 | 0 | 0 | 0 | 0.2 | 0 | 0 | 0.2 | 0 | 0.1 | 0 | 0 | 0 | 0 | 50 | 0 | 0 | 0 | 0 | 0 | 0 | 0 | 0 | 0 | 0 | 0 | 0 | 0 | 0 | 0 | 0 | 0 | >= | 0 | V min | R19
x20 | V20 | 0 | 42CrMo4 |  | R20 | V máx. | 0 | 0 | 0 | 0 | 0 | 0 | 0 | 0 | 0 | 0 | 0 | 0 | 0 | 0 | 0 | 0 | 0 | 0 | 0.2 | 0 | 0 | 0.2 | 0 | 0.1 | 0 | 0 | 0 | 0 | 50 | 0 | 0 | 0 | 0 | 0 | 0 | 0 | 0 | 0 | 0 | 0 | 0 | 0 | 0 | 0 | 0 | 0 | <= | 0 | V máx. | R20
x21 | V21 | 0 | 1. 4713 |  | R21 | Al min | 0 | 0 | 0 | 0 | 0 | 0 | 0 | 0 | 0 | 0 | 0 | 0 | 0 | 0 | 0 | 0 | 0 | 0 | 0 | 0 | 0 | 0 | 0 | 0 | 0 | 0 | 0 | 0 | 0 | 75 | 0 | 0 | 0 | 0 | 0 | 0 | 0 | 0 | 0 | 0 | 0 | 0 | 0 | 0 | 0 | 0 | >= | 0 | Al min | R21
x22 | V22 | 0 | 420 ESP. |  | R22 | Al máx | 0 | 0 | 0 | 0 | 0 | 0 | 0 | 0 | 0 | 0 | 0 | 0 | 0 | 0 | 0 | 0 | 0 | 0 | 0 | 0 | 0 | 0 | 0 | 0 | 0 | 0 | 0 | 0 | 0 | 75 | 0 | 0 | 0 | 0 | 0 | 0 | 0 | 0 | 0 | 0 | 0 | 0 | 0 | 0 | 0 | 0 | <= | 0 | Al máx | R22
x23 | V23 | 0 | IC 1045 |  | FO |  | 4 | 1.3 | 1 | 13.6 | 15.7 | 67 | 2 | 10.4 | 10 | 27 | 74 | 4 | 2 | 9 | 2 | 5.8 | 1.45 | 1.1 | 1000 | 1.3 | 1.92 | 3 | 1.1 | 2.92 | 1.58 | 4.4 | 167 | 172 | 220 | 12 | 3.65 | 9 | 3.8 | 1.3 | 3.5 | 2.05 | 2.5 | 2.5 | 4.4 | 8.5 | 3.95 | 4.25 | 1.95 | 1.06 | 100 | 5.86 | MATRIZ 23x46
x24 | V24 | 0 | 1. 2714
x25 | V25 | 0 | 8640
x26 | V26 | 0 | 304M
x27 | V27 | 0 | Nb
x28 | V28 | 0 | W
x29 | V29 | 0 | Fe-V
x30 | V30 | 0 | Al
x31 | V31 | 21.87 | 302
x32 | V32 | 0 | 302M
x33 | V33 | 72.36 | 321
x34 | V34 | 0 | 410
x35 | V35 | 0 | GRCA
x36 | V36 | 0 | 440C
x37 | V37 | 0 | 4320
x38 | V38 | 0 | 4340
x39 | V39 | 0 | CF8C
x40 | V40 | 0 | 316 SMAR
x41 | V41 | 0 | 14NiCr18
x42 | V42 | 0 | 14310
x43 | V43 | 0 | 18CrNi8
x44 | V44 | 0 | 1020
x45 | V45 | 0 | 14301
x46 | v46 | 0 | Fe
[5 empty] | CORRIDA: 1267541 | [12 empty] | CORRIDA: 1267537
|  |  |  | Matéria Prima utilizada pelo João |  |  |  |  | Matéria Prima utilizada pelo João |  |  |  | Fator Correção |  |  |  | Matéria Prima utilizada pelo João |  |  |  |  | Matéria Prima utilizada pelo João |  |  |  | Fator Correção
|  |  |  | sucata |  | Preço | Kg |  | Retorno |  | Preço | Kg |  | 1 |  |  | sucata |  | Preço | Kg |  | Retorno |  | Preço | Kg |  | 1.03
C mín | R1 | 16.632 |  | 304 |  | 4 | 350 | 350 | 4140 |  | 1.45 | 0 | 0 |  |  |  | 304 |  | 4 | 355.35 | 345 | 4140 |  | 1.45 | 0 | 0
C máx | R2 | 16.632 |  | 430 |  | 1.3 | 0 | 0 | 5140 |  | 1.1 | 0 | 0 |  |  |  | 430 |  | 1.3 | 0 | 0 | 5140 |  | 1.1 | 0 | 0
Mn mín | R3 | 411.1155 |  | 1010 |  | 1 | 0 | 0 | 6150 |  | 1000 | 0 | 0 |  |  |  | 1010 |  | 1 | 0 | 0 | 6150 |  | 1.7 | 0 | 0
Mn máx | R4 | 411.1155 |  | 304L |  | 13.6 | 0 | 0 | 42CrMo4 |  | 1.3 | 0 | 0 |  |  |  | 304L |  | 13.6 | 0 | 0 | 42CrMo4 |  | 1.3 | 0 | 0
Si mín | R5 | 180.5895 |  | Fe-ligas |  | Preço | Kg |  | 1. 4713 |  | 1.92 | 0 | 0 |  |  |  | Fe-ligas |  | Preço | Kg |  | 1. 4713 |  | 1.92 | 0 | 0
Si máx | R6 | 180.5895 |  | Fe-Cr |  | 15.7 | 2 | 2 | 420 ESP. |  | 3 | 0 | 0 |  |  |  | Fe-Cr |  | 15.7 | 2.06 | 2 | 420 ESP. |  | 3 | 0 | 0
Cr mín | R7 | 6588 |  | Ni 4x4 |  | 67 | 3.1 | 3.1 | IC 1045 |  | 1.1 | 0 |  |  |  |  | Ni 4x4 |  | 67 | 3.09 | 3 | IC 1045 |  | 2 | 0 | 0
Cr máx | R8 | 6588 |  | Carburante |  | 2 | 0 | 0 | 1. 2714 |  | 2.92 | 0 | 0 |  |  |  | Carburante |  | 2 | 0 | 0 | 1. 2714 |  | 2.84 | 0 | 0
Ni mín | R9 | 3240 |  | Mn |  | 10.4 | 1.4 | 1.4 | 8640 |  | 1.58 | 0 | 0 |  |  |  | Mn |  | 10.4 | 0 | 0 | 8640 |  | 1.58 | 0 | 0
Ni máx | R10 | 3240 |  | Fe-Si |  | 10 | 2.94 | 3.5 | 304M |  | 4.4 | 0 | 0 |  |  |  | Fe-Si |  | 10 | 1.03 | 1 | 304M |  | 4.4 | 0 | 0
Cu mín | R11 | 0 |  | Cu |  | 27 | 0 | 0 | Fe-ligas |  | Preço | Kg | Kg |  |  |  | Cu |  | 27 | 0 | 0 | Fe-ligas |  | Preço | Kg
Cu máx | R12 | 0 |  | Mo |  | 74 | 0 | 0 | Nb |  | 167 | 0 | 0 |  |  |  | Mo |  | 74 | 0 | 0 | Nb |  | 167 | 0 | 0
Mo mín | R13 | 0 |  | Retorno |  | Preço | Kg |  | W |  | 172 | 0 | 0 |  |  |  | Retorno |  | Preço | Kg |  | W |  | 172 | 0 | 0
Mo máx | R14 | 0 |  | 304 |  | 4 | 0 | 0 | Fe-V |  | 220 | 0 | 0 |  |  |  | 304 |  | 3.77 | 0 | 0 | Fe-V |  | 220 | 0 | 0
Nb min | R15 | 0 |  | 316 |  | 2 | 0 | 0 | Al |  | 12 | 0 | 0 |  |  |  | 316 |  | 7.7 | 0 | 0 | Al |  | 12 | 0 | 0
Nb máx | R16 | 0 |  | 316L |  | 9 | 0 | 0 | 302 M |  | 9 | 0 | 0 |  |  |  | 316L |  | 7.7 | 0 | 0 | 302 M |  | 9.5 | 0 | 0
W min | R17 | 0 |  | 1. 4581 |  | 2 | 0 | 0 | Fe |  | 5.86 | 0 | 0 |  |  |  | 1. 4581 |  | 7.35 | 0 | 0 | 302 |  | 3.8 | 0 | 0
W máx | R18 | 0 |  | 17.4 PH |  | 5.8 | 0 | 0 | Total (Kg) |  |  | 359.44 |  |  |  |  | 17.4 PH |  | 5 | 0 | 0 | Total (Kg) |  |  | 361.53
V min | R19 | 0 |  | Custo da carga preparada pelo João | [12 empty] | Custo da carga preparada pelo João
V máx. | R20 | 0 |  | Custo da carga (R$) = |  |  |  |  | 1683.06 | [7 empty] | Custo da carga (R$) = |  |  |  |  | 1671.072
Al min | R21 | 0
Al máx | R22 | 0
| FO | 1331.667
Custo da carga otimizado
|  |  |  | Redução de custo (%) = |  |  |  |  | 20.88% | [7 empty] | Redução de custo (%) = |  |  |  |  | 20.31%
Custo da carga (R$) = |  | 1331.667
|  |  |  | Redução de custo = |  |  |  |  | 351.393 | [7 empty] | Redução de custo = |  |  |  |  | 339.405
Composição da carga |  | Kg
| 304 | 235.575
| 430 | 26.595
| 1010 | 0
| 304L | 0 |  |  |  | Anotações importantes
| Fe-Cr | 0
| Ni 4x4 | 0
| Carburante | 0
| Mn | 0
| Fe-Si | 0
| Cu | 0
| Mo | 0
| 304 | 0
| 316 | 0
| 316L | 0 |  | Desoxidação
| 1. 4581 | 0
| 17.4 PH | 0 |  | Si | 0.56
| 4140 | 0
| 5140 | 0
| 6150 | 0
| 42CrMo4 | 0
| 1. 4713 | 0
| 420 ESP. | 0
| IC 1045 | 0
| 1. 2714 | 0
| 8640 | 0
| 304M | 0
| Nb | 0
| W | 0
| Fe-V | 0
| Al | 0
| 302 | 21.87
| 302M | 0
| 321 | 72.36
| 410 | 0
| GRCA | 0
| 440C | 0
| 4320 | 0
| 4340 | 0
| CF8C | 0
| 316 SMAR | 0
| 14NiCr18 | 0
| 14310 | 0
| 18CrNi8 | 0
| 1020 | 0
| 14301 | 0
| Fe | 0

## Exemplo média ponderada
Matéria Prima
| sucata | Preço (R$) | C mín. | C máx. | Mn mín. | Mn máx. | Si mín. | Si máx. | Cr mín. | Cr máx | Ni mín. | Ni máx | Cu mín. | Cu máx. | Mo mín. | Mo máx. | Nb mín. | Nb máx. | W mín. | W máx. | V mín. | V máx. | Al mín. | Al máx
x31 | 302 | 3.65 | 0 | 15 | 0 | 2 | 0 | 0.75 | 17 | 19 | 8 | 10 | 0 | 0 | 0 | 0 | 0 | 0 | 0 | 0 | 0 | 0 | 0 | 0
x32 | 302M | 9 | 0.2 | 0.3 | 0.8 | 1.2 | 0.9 | 1.2 | 17 | 19 | 10.5 | 12 | 0 | 0 | 2 | 2.5 | 0 | 0 | 0 | 0 | 0 | 0 | 0 | 0
peso | liga
100 | 302 |  |  | 7.65 |  | 1.6 |  | 0.975 |  | 19 |  | 11 |  | 0 |  | 1.25 | 0 | 0 | 0 | 0 | 0 | 0 | 0 | 0
100 | 302M
200