## Sheet1
origem | sucata | sucata | sucata | sucata | Fe-liga | Fe-liga | Fe-liga | Fe-liga | Fe-liga | Fe-liga | Fe-liga | Retorno | Retorno | Retorno | Retorno | Retorno | Retorno | Retorno | Retorno | Retorno | Retorno | Retorno | Retorno | Retorno | Retorno | Retorno | Fe-ligas | Fe-ligas | Fe-ligas | Fe-ligas | Retorno | Retorno | Retorno | Retorno | Retorno | Retorno | Retorno | Retorno | Retorno | Retorno | Retorno | Retorno | Retorno | Retorno | Retorno | Retorno
material | 304 | 430 | 1010 | 304L | Fe-Cr | Ni 4x4 | Carburante | Mn | Fe-Si | Cu | Mo | 304 | 316 | 316L | 1. 4581 | 17.4 PH | 4140 | 5140 | 6150 | 42CrMo4 | 1. 4713 | 420 ESP. | IC 1045 | 1. 2714 | 8640 | 304M | Nb | W | Fe-V | Al | 302 | 302M | 321 | 410 | GRCA | 440C | 4320 | 4340 | CF8C | 316 SMAR | 14NiCr18 | 14310 | 18CrNi8 | 1020 | 14301 | Fe
preco | 4 | 1.3 | 1 | 13.6 | 15.7 | 67 | 2 | 10.4 | 10 | 27 | 74 | 4 | 2 | 9 | 2 | 5.8 | 1.45 | 1.1 | 1000 | 1.3 | 1.92 | 3 | 1.1 | 2.92 | 1.58 | 4.4 | 167 | 172 | 220 | 12 | 3.65 | 9 | 3.8 | 1.3 | 3.5 | 2.05 | 2.5 | 2.5 | 4.4 | 8.5 | 3.95 | 4.25 | 1.95 | 1.06 | 100 | 5.86
c_min | 0 | 0 | 0.08 | 0 | 0 | 0 | 97 | 0 | 0 | 0 | 0 | 0 | 0 | 0 | 0 | 0 | 0.35 | 0.38 | 0.45 | 0.38 | 0 | 0.2 | 0.42 | 0.5 | 0.35 | 0.06 | 0 | 0 | 0.1 | 0 | 0 | 0.2 | 0 | 0.1 | 0 | 0.95 | 0.17 | 0.35 | 0 | 0 | 0.1 | 0.05 | 0.15 | 0.15 | 0 | 0
c_max | 0.08 | 0.12 | 0.13 | 0.03 | 0 | 0 | 99 | 0 | 0 | 0 | 0 | 0.08 | 0.08 | 0.03 | 0.07 | 0.06 | 0.45 | 0.43 | 0.55 | 0.45 | 0.12 | 0.3 | 0.5 | 0.6 | 0.45 | 0.08 | 0 | 0 | 0.1 | 0 | 15 | 0.3 | 0.06 | 0.15 | 0.06 | 1.2 | 0.22 | 0.45 | 0.08 | 0.08 | 0.17 | 0.15 | 0.2 | 0.3 | 0.07 | 0
mn_min | 0 | 0 | 0 | 0 | 0 | 0 | 0 | 99.5 | 0 | 0 | 0 | 0 | 0.8 | 0 | 1 | 0 | 0.7 | 0.7 | 0.65 | 0.6 | 0 | 0.5 | 0.6 | 0.6 | 0.7 | 0.8 | 0 | 0 | 0 | 0 | 0 | 0.8 | 0 | 0.5 | 0 | 0 | 0.45 | 0.7 | 0 | 0.8 | 0.4 | 0.5 | 0.4 | 0.2 | 0 | 0
mn_max | 2 | 1 | 1 | 2 | 0 | 0 | 0 | 100 | 0 | 0 | 0 | 2 | 1.5 | 1.5 | 1.5 | 1 | 1 | 0.9 | 0.95 | 0.9 | 1 | 0.8 | 0.9 | 0.9 | 1.05 | 1.3 | 0 | 0 | 0 | 0 | 2 | 1.2 | 2 | 1 | 1 | 1 | 0.65 | 1 | 1.5 | 1.5 | 0.7 | 2 | 0.6 | 1 | 2 | 0
si_min | 0 | 0 | 0 | 0 | 0 | 0 | 0 | 0 | 55 | 0 | 0 | 0 | 1 | 0 | 0.2 | 0 | 0.2 | 0.15 | 0.2 | 0 | 0.5 | 0.5 | 0.2 | 0.1 | 0.5 | 1.5 | 0.9 | 0 | 0 | 0.3 | 0 | 0.9 | 0.2 | 0.5 | 0 | 0 | 0.15 | 0.2 | 0 | 1 | 0.15 | 0.5 | 0.15 | 0.3 | 0 | 0
si_max | 1 | 1 | 0.6 | 1 | 0 | 0 | 0 | 0 | 70 | 0 | 0 | 1 | 1.5 | 1.5 | 1 | 1 | 0.8 | 0.35 | 0.35 | 0.4 | 1 | 1 | 1 | 0.4 | 0.8 | 2 | 0.95 | 0 | 0 | 0.35 | 0.75 | 1.2 | 1 | 1.3 | 1 | 1 | 0.35 | 0.8 | 2 | 1.5 | 0.35 | 2 | 0.4 | 0.6 | 1 | 0
cr_min | 18 | 16 | 0 | 18 | 50 | 0 | 0 | 0 | 0 | 0 | 0 | 18 | 18 | 18 | 18 | 15 | 0.8 | 0.7 | 0.8 | 0.9 | 6 | 12 | 0 | 0.8 | 0.4 | 18.5 | 0 | 0 | 0 | 0 | 17 | 17 | 17 | 11.5 | 11.5 | 16 | 0.4 | 0.7 | 18 | 18 | 0.9 | 16 | 1.8 | 0 | 17.5 | 0
cr_max | 20 | 18 | 0.5 | 20 | 75 | 0 | 0 | 0 | 0 | 0 | 0 | 20 | 21 | 21 | 19 | 17.5 | 1.1 | 0.9 | 1.1 | 1.2 | 8 | 14 | 0 | 1.2 | 0.6 | 19 | 0 | 0 | 0 | 0 | 19 | 19 | 18.5 | 13.5 | 12.5 | 17.5 | 0.6 | 0.9 | 19 | 19 | 1.3 | 19 | 2.1 | 0 | 19.5 | 0
ni_min | 8 | 0 | 0 | 8 | 0 | 99.5 | 0 | 0 | 0 | 0 | 0 | 8 | 9 | 9 | 11 | 3 | 0 | 0 | 0 | 0 | 0 | 0.2 | 0 | 1.5 | 0.4 | 8.5 | 0 | 0 | 0 | 0 | 8 | 10.5 | 9 | 0 | 3.5 | 0 | 1.65 | 1.65 | 9 | 11 | 4.25 | 9 | 1.8 | 0 | 8 | 0
ni_max | 12 | 0 | 0.5 | 10 | 0 | 100 | 0 | 0 | 0 | 0 | 0 | 12 | 12 | 12 | 12 | 5 | 0.5 | 0.25 | 0.5 | 0 | 0 | 0.5 | 0 | 1.8 | 0.7 | 9 | 0 | 0 | 0 | 0 | 10 | 12 | 10 | 0 | 4 | 0.75 | 2 | 2 | 10 | 12 | 4.75 | 9.5 | 2.1 | 0 | 10.5 | 0
cu_min | 0 | 0 | 0 | 0 | 0 | 0 | 0 | 0 | 0 | 99.7 | 0 | 0 | 0 | 0 | 0 | 0 | 0 | 0 | 0 | 0 | 0 | 0 | 0 | 0 | 0 | 0 | 0 | 0 | 0 | 0 | 0 | 0 | 0 | 0 | 0 | 0 | 0 | 0 | 0 | 0 | 0 | 0 | 0 | 0 | 0 | 0
cu_max | 0 | 0 | 0 | 0 | 0 | 0 | 0 | 0 | 0 | 99.7 | 0 | 0 | 0 | 0 | 0 | 0 | 0.5 | 0.35 | 0.5 | 0 | 0 | 0 | 0 | 0 | 0 | 0 | 0 | 0 | 0 | 0 | 0 | 0 | 0 | 0 | 0 | 0 | 0.25 | 0 | 0 | 0 | 0 | 0 | 0 | 0 | 0 | 0
mo_min | 0 | 0 | 0 | 0 | 0 | 0 | 0 | 0 | 0 | 0 | 60 | 0 | 2 | 2 | 2.3 | 0 | 0.15 | 0 | 0 | 0.15 | 0 | 0.55 | 0 | 0.35 | 0.15 | 0.3 | 0 | 0 | 0 | 0 | 0 | 2 | 0 | 0 | 0.4 | 0.35 | 0.2 | 0.2 | 0 | 2 | 0 | 0 | 0 | 0 | 0 | 0
mo_max | 0 | 0 | 0 | 0 | 0 | 0 | 0 | 0 | 0 | 0 | 60 | 0 | 3 | 3 | 2.5 | 0 | 0.25 | 0 | 0 | 0.3 | 0 | 0.65 | 0 | 0.55 | 0.25 | 0.5 | 0 | 0 | 0 | 0 | 0 | 2.5 | 0 | 0 | 1 | 0.75 | 0.3 | 0.3 | 0.3 | 2.5 | 0 | 0.8 | 0 | 0 | 0 | 0
nb_min | 0 | 0 | 0 | 0 | 0 | 0 | 0 | 0 | 0 | 0 | 0 | 0 | 0 | 0 | 0.56 | 0 | 0 | 0 | 0 | 0 | 0 | 0 | 0 | 0 | 0 | 0 | 66 | 0 | 0 | 0 | 0 | 0 | 0 | 0 | 0 | 0 | 0 | 0 | 0 | 0 | 0 | 0 | 0 | 0 | 0 | 0
nb_max | 0 | 0 | 0 | 0 | 0 | 0 | 0 | 0 | 0 | 0 | 0 | 0 | 0 | 0 | 0.8 | 0 | 0 | 0 | 0 | 0 | 0 | 0 | 0 | 0 | 0 | 0 | 66.5 | 0 | 0 | 0 | 0 | 0 | 0 | 0 | 0 | 0 | 0 | 0 | 0 | 0 | 0 | 0 | 0 | 0 | 0 | 0
w_min | 0 | 0 | 0 | 0 | 0 | 0 | 0 | 0 | 0 | 0 | 0 | 0 | 0 | 0 | 0 | 0 | 0 | 0 | 0 | 0 | 0 | 0 | 0 | 0 | 0 | 0 | 0 | 99.5 | 0 | 0 | 0 | 0 | 0 | 0 | 0 | 0 | 0 | 0 | 0 | 0 | 0 | 0 | 0 | 0 | 0 | 0
w_max | 0 | 0 | 0 | 0 | 0 | 0 | 0 | 0 | 0 | 0 | 0 | 0 | 0 | 0 | 0 | 0 | 0.1 | 0 | 0.1 | 0 | 0 | 0 | 0 | 0 | 0 | 0 | 0 | 99.8 | 0 | 0 | 0 | 0 | 0 | 0 | 0 | 0 | 0 | 0 | 0 | 0 | 0 | 0 | 0 | 0 | 0 | 0
v_min | 0 | 0 | 0 | 0 | 0 | 0 | 0 | 0 | 0 | 0 | 0 | 0 | 0 | 0 | 0 | 0 | 0 | 0 | 0.15 | 0 | 0 | 0.18 | 0 | 0.05 | 0 | 0 | 0 | 0 | 50 | 0 | 0 | 0 | 0 | 0 | 0 | 0 | 0 | 0 | 0 | 0 | 0 | 0 | 0 | 0 | 0 | 0
v_max | 0 | 0 | 0 | 0 | 0 | 0 | 0 | 0 | 0 | 0 | 0 | 0 | 0 | 0 | 0 | 0 | 0 | 0 | 0.3 | 0 | 0 | 0.25 | 0 | 0.15 | 0 | 0 | 0 | 0 | 50 | 0 | 0 | 0 | 0 | 0 | 0 | 0 | 0 | 0 | 0 | 0 | 0 | 0 | 0 | 0 | 0 | 0
al_min | 0 | 0 | 0 | 0 | 0 | 0 | 0 | 0 | 0 | 0 | 0 | 0 | 0 | 0 | 0 | 0 | 0 | 0 | 0 | 0 | 0.5 | 0 | 0 | 0 | 0 | 0 | 0.2 | 0 | 2.9 | 75 | 0 | 0 | 0 | 0 | 0 | 0 | 0 | 0 | 0 | 0 | 0 | 0 | 0 | 0 | 0 | 0
al_max | 0 | 0 | 0 | 0 | 0 | 0 | 0 | 0 | 0 | 0 | 0 | 0 | 0 | 0 | 0 | 0 | 0 | 0 | 0 | 0 | 1 | 0 | 0 | 0 | 0 | 0 | 0.25 | 0 | 3 | 75 | 0 | 0 | 0 | 0 | 0 | 0 | 0 | 0 | 0 | 0 | 0 | 0 | 0 | 0 | 0 | 0