## Planilha1
Minimizar ou maximar
Variaveis |  | a | 300 | x1 |  | Preço | 1 | z1
Peso de cada Liga |  | b | 350 | x2 |  |  | 2 | z2
|  | c | 500 | x3 |  |  | 3 | z3
|  | d | 550 | x4 |  |  | 4 | z4
|  | e | C | x5 |  |  | 4 | z5
|  | f | MN | x6 |  |  | 8 | z6
|  | g | SI | x7 |  |  | 16 | z7
|  | h | CR | x8 |  |  | 32 | z8
|  | l | NI | x9 |  |  | 64 | z9
PESO_TOTAL_CORRIDA | Peso desejado da liga desejada, em kilograma | 200 | kg
estreitamento_CQ | Calculo deve ser feito pelo eng. Met., pode usar 0,4 como holder | 0.4
z | = | a%C | x1 | b%C | x2 | c%C | x3 |  | <= | 6 | R1
Condições |  | a%Mn | x1 | b%Mn | x3 | c%Mn | x3 |  | <= | 6 | R2
Porcentagem de elementos quimicos de cada Liga |  | a%Si | x1 | b%Si | x4 | c%Si | x3 |  | <= | 1 | R3
|  | a%Cr | x1 | b%Cr | x5 | c%Cr | x3 |  | <= |  | R4
|  | a%Ni | x1 | b%Ni | x6 | c%Ni | x3 |  | <= |  | R5
Restrições |  | R1 | %C |  | =PESO_TOTAL_CORRIDA*(Comp_min-((Comp_max-Comp_min)*estreitamento_CQ))*1.1
Cada restrição é a quantidade máxima de cada elemento da Liga desejada |  | R2 | %Mn
|  | R3 | %Si
|  | R4 | %Cr
|  | R5 | %Ni
|  | Z | preco

## Planilha2
| sucata | Preço (R$) |  | C mín. | C máx. | Mn mín. | Mn máx. | Si mín. | Si máx. | Cr mín. | Cr máx | Ni mín. | Ni máx | Cu mín. | Cu máx. | Mo mín. | Mo máx. | Nb mín. | Nb máx. | W mín. | W máx. | V mín. | V máx. | Al mín. | Al máx
x1 | 304 | 4 |  | 0 | 0.08 | 0 | 2 | 0 | 1 | 18 | 20 | 8 | 12 | 0 | 0 | 0 | 0 | 0 | 0 | 0 | 0 | 0 | 0 | 0 | 0
x2 | 430 | 1.3 |  | 0 | 0.12 | 0 | 1 | 0 | 1 | 16 | 18 | 0 | 0 | 0 | 0 | 0 | 0 | 0 | 0 | 0 | 0 | 0 | 0 | 0 | 0
x3 | 1010 | 1 |  | 0.08 | 0.13 | 0 | 1 | 0 | 0.6 | 0 | 0.5 | 0 | 0.5 | 0 | 0 | 0 | 0 | 0 | 0 | 0 | 0 | 0 | 0 | 0 | 0
x31 | 302 | 3.65 |  | 0 | 15 | 0 | 2 | 0 | 0.75 | 17 | 19 | 8 | 10 | 0 | 0 | 0 | 0 | 0 | 0 | 0 | 0 | 0 | 0 | 0 | 0
x33 | 321 | 3.8 |  | 0 | 0.06 | 0 | 2 | 0.2 | 1 | 17 | 18.5 | 9 | 10 | 0 | 0 | 0 | 0 | 0 | 0 | 0 | 0 | 0 | 0 | 0 | 0
x5 | Fe-Cr | 15.7 | liga | 0 | 0 | 0 | 0 | 0 | 0 | 50 | 75 | 0 | 0 | 0 | 0 | 0 | 0 | 0 | 0 | 0 | 0 | 0 | 0 | 0 | 0
x6 | Ni 4x4 | 67 | liga | 0 | 0 | 0 | 0 | 0 | 0 | 0 | 0 | 99.5 | 100 | 0 | 0 | 0 | 0 | 0 | 0 | 0 | 0 | 0 | 0 | 0 | 0
x7 | Carburante | 2 | liga | 97 | 99 | 0 | 0 | 0 | 0 | 0 | 0 | 0 | 0 | 0 | 0 | 0 | 0 | 0 | 0 | 0 | 0 | 0 | 0 | 0 | 0
x8 | Mn | 10.4 | liga | 0 | 0 | 99.5 | 100 | 0 | 0 | 0 | 0 | 0 | 0 | 0 | 0 | 0 | 0 | 0 | 0 | 0 | 0 | 0 | 0 | 0 | 0
x9 | Fe-Si | 10 | liga | 0 | 0 | 0 | 0 | 55 | 70 | 0 | 0 | 0 | 0 | 0 | 0 | 0 | 0 | 0 | 0 | 0 | 0 | 0 | 0 | 0 | 0
Lista de materiais SIMPLIFICADA
| material | preco | c_min | c_max | mn_min | mn_max | si_min | si_max | cr_min | cr_max | ni_min | ni_max
| 1010 | 1 | 0.08 | 0.13 | 0 | 1 | 0 | 0.6 | 0 | 0.5 | 0 | 0.5
| 300 | 1 | 0 | 0.1 | 0 | 20 | 0 | 10 | 10 | 15 | 0 | 5
| 350 | 2 | 0 | 0.1 | 0 | 10 | 0 | 10 | 20 | 25 | 10 | 20
| 500 | 3 | 0 | 0.1 | 0 | 20 | 0 | 20 | 10 | 15 | 0 | 5
| 550 | 4 | 0 | 0.1 | 0 | 10 | 0 | 20 | 20 | 25 | 10 | 20
| C | 4 | 97 | 99 | 0 | 0 | 0 | 0 | 0 | 0 | 0 | 0
| MN | 8 | 0 | 0 | 99.5 | 100 | 0 | 0 | 0 | 0 | 0 | 0
| SI | 16 | 0 | 0 | 0 | 0 | 50 | 70 | 0 | 0 | 0 | 0
| CR | 32 | 0 | 0 | 0 | 0 | 0 | 0 | 50 | 75 | 0 | 0
| NI | 64 | 0 | 0 | 0 | 0 | 0 | 0 | 0 | 0 | 99.5 | 100
| material | 1010 | 300 | 350 | 500 | 550 | C | MN | SI | CR | NI |  | Material Objetivo
| preco | 1 | 1 | 2 | 3 | 4 | 4 | 8 | 16 | 32 | 64
| c_min | 0.08 | 0 | 0 | 0 | 0 | 97 | 0 | 0 | 0 | 0 |  | 0
| c_max | 0.13 | 0.1 | 0.1 | 0.1 | 0.1 | 99 | 0 | 0 | 0 | 0 |  | 0.12
| mn_min | 0 | 0 | 0 | 0 | 0 | 0 | 99.5 | 0 | 0 | 0 |  | 0
| mn_max | 1 | 20 | 10 | 20 | 10 | 0 | 100 | 0 | 0 | 0 |  | 5
| si_min | 0 | 0 | 0 | 0 | 0 | 0 | 0 | 50 | 0 | 0 |  | 0
| si_max | 0.6 | 10 | 10 | 20 | 20 | 0 | 0 | 70 | 0 | 0 |  | 5
| cr_min | 0 | 10 | 20 | 10 | 20 | 0 | 0 | 0 | 50 | 0 |  | 16
| cr_max | 0.5 | 15 | 25 | 15 | 25 | 0 | 0 | 0 | 75 | 0 |  | 18
| ni_min | 0 | 0 | 10 | 0 | 10 | 0 | 0 | 0 | 0 | 99.5 |  | 0
| ni_max | 0.5 | 5 | 20 | 5 | 20 | 0 | 0 | 0 | 0 | 100 |  | 5
Lista de materiais com Estreitamento_ CQ | 0.4
Material Objetivo
| material | 1010 | 300 | 350 | 500 | 550 | C | MN | SI | CR | NI
| preco | 1 | 1 | 2 | 3 | 4 | 4 | 8 | 16 | 32 | 64
| c | 0.1 | 0.04 | 0.04 | 0.04 | 0.04 | 97.8 | 0 | 0 | 0 | 0 |  | 0.12
| mn | 0.4 | 8 | 4 | 8 | 4 | 0 | 99.7 | 0 | 0 | 0 |  | 5
| si | 0.24 | 4 | 4 | 8 | 8 | 0 | 0 | 58 | 0 | 0 |  | 5
| cr | 0.2 | 12 | 22 | 12 | 22 | 0 | 0 | 0 | 60 | 0 |  | 18
| ni | 0.2 | 2 | 14 | 2 | 14 | 0 | 0 | 0 | 0 | 99.7 |  | 5
| c | [1,1,2,3,4,4,8,16,32,64] |  | ]
| A_ | [0.1,0.04,0.04,0.04,0.04,97.8,0,0,0,0]
[0.4,8,4,8,4,0,99.7,0,0,0]
[0.24,4,4,8,8,0,0,58,0,0]
[0.2,12,22,12,22,0,0,0,60,0]
[0.2,2,14,2,14,0,0,0,0,99.7]
| b_ | [0.12,5,5,18,5]